## SIMS
[7 empty] | TÉCNICA: | ANÁLISIS QUIMICO ELEMENTAL mediante la técnica SIMS
[7 empty] | PROCEDIMIENTO TÉCNICO: | PT-DTF-05
[7 empty] | EQUIPO: | EQ-DTF-L01-01
RECEPCIÓN y DEVOLUCION
|  |  | DIVISIÓN DE TECNOLOGÍAS PARA LA FUSION |  | DE MUESTRAS
UNIDAD DE MATERIALES
Número ID | Número de solicitud | FECHA | Identificación muestra | Cliente | Características de la muestra | Responsable | Requerimientos cliente | Fecha del análisis | Fecha de devolución | Observaciones e Incidencias | Indicador de Calidad | Promedio Indicador Calidad I1 | Comentarios
| (año-número) | (De la recepción/aaaammdd) | (Referencia Cliente) | (Nombre) | (Material, tamaño, limpieza, tratamiento previo, etc) | (Quien recepciona la muestras) | (Qué solicita) | (Adquisición espectro) | (Entrega al cliente) | (Datos de interés en relación con todo el proceso, por ej. Intensidad de haz de iones)
SIMS_25_001 | SEM-SIMS-CON-THZ-09-2024-03A | 2025-01-21 | U zona 4, 4 meses cóncava | THZ | Zona 4, sumergido en las pebbles, concava, cortada | FSZ | Perfil Li, O, Si, Ti, V, Mn, CrO, FeO | 2025-01-22 | 2025-01-24 |  | 1 | 5.860465 | 1er semestre
SIMS_25_002 | SEM-SIMS-CON-THZ-09-2024-03A | 2025-01-21 | U zona 4, 4 meses convexa | THZ | Zona 4, sumergido en las pebbles, convexa, cortada | FSZ | Perfil Li, O, Si, Ti, V, Mn, CrO, FeO | 2025-01-23 | 2025-01-24 |  | 2 |  | 2o semestre
SIMS_25_003 | SIMS-SEM-VDG-TDS-MGZ-01-2025 | 2025-02-27 | LOS_T1_PRESSED (LOS1 500C) | Arturo | Disco de LOS comercial calentada a 500C - recubierta oro | GDOS | Perfil en profundidad de las especies Li, Si,O, Au y especies de D asociadas | 2025-02-27 |  |  | 0
SIMS_25_004 | SIMS-SEM-VDG-TDS-MGZ-01-2025 | 2025-02-27 | LMT_T1_PRESSED (LMT1 500C) | Arturo | Disco de LMT comercial calentada a 500C - recubierta oro | GDOS | Perfil en profundidad de las especies Li, Ti,O, Au y especies de D asociadas | 2025-02-27 |  |  | 0
SIMS_25_005 | SIMS-SEM-THZ-02-2025-1A | 2025-03-17 | ALO-B1 | THZ | LiAlO2 sinterizado a 700C 2 horas | FSZ | Espectro de masas 1 - 30 uma | 2025-03-19 | 2025-03-20 |  | 2
SIMS_25_006 | SIMS-SEM-THZ-02-2025-1A | 2025-03-17 | ALO-B2 | THZ | LiAlO2 sinterizado a 900C 3 horas | FSZ | Espectro de masas 1 - 30 uma | 2025-03-19 | 2025-03-20 |  | 2
SIMS_25_007 | SIMS-SEM-THZ-02-2025-1 | 2025-03-17 | ALO-1 | THZ | LiAlO2 sinterizado a 700C 2 horas y 1 semana a 450C en Li7 | FSZ | Espectro de masas 1 - 30 uma | 2025-03-19 | 2025-03-20 |  | 2
SIMS_25_008 | SIMS-SEM-THZ-02-2025-1 | 2025-03-17 | ALO-2 | THZ | LiAlO2 sinterizado a 900C 3 horas y 1 semana a 450C en Li7 | FSZ | Espectro de masas 1 - 30 uma | 2025-03-19 | 2025-03-20 |  | 2
SIMS-25-009 | SIMS-ACC-03-25-1 | 2025-03-24 | SnLi1 | ACC | Tests de Li y Sn en OLMAT | MGZ | Espectros y perfiles: espesor pelicula desconocido y muy delgado | 2025-03-26 | 2025-03-31 |  | 2
SIMS-25-010 | SIMS-ACC-03-25-1 | 2025-03-24 | SnLi2 | ACC | Tests de Li y Sn en OLMAT | MGZ | Espectros y perfiles: espesor pelicula desconocido y muy delgado | 2025-03-26 | 2025-03-31 |  | 2
SIMS-25-011 | SIMS-ACC-03-25-1 | 2025-03-24 | SnLi3 | ACC | Tests de Li y Sn en OLMAT | MGZ | Espectros y perfiles: espesor pelicula desconocido y muy delgado | 2025-03-31 |  |  | 7
SIMS-25-012 | SIMS-ACC-03-25-1 | 2025-03-24 | Sustrato | ACC | Tests de Li y Sn en OLMAT | MGZ | Espectros y perfiles del sustrato | 2025-03-31 |  |  | 7
SIMS_25_013 | SIMS-SEM-VDG-TDS-MGZ-01-2025 | 2025-04-01 | ACB_T1_PRESSED (ACB 500) | Arturo/Jesus | Disco de pebble milled LOS+LMT calentada a 500C en Al paper | GDOS | Perfil en profundidad de las especies D, Li, Si, Ti, O y especies de D asociadas | 2025-04-02 |  |  | 1
SIMS_25_014 | SIMS-SEM-VDG-TDS-MGZ-01-2025 | 2025-04-01 | LOS_T1_LOADED (LOS 500 D2) | Arturo/Jesus | Disco de LOS calentada a 500C + 48hs D2 (13/03/25)+ 18d fading en Al paper | GDOS | Perfil en profundidad de las especies D, Li, Si,O y especies de D asociadas | 2025-04-02 |  |  | 1
SIMS_25_015 | SIMS-SEM-VDG-TDS-MGZ-01-2025 | 2025-04-01 | LMT_T1_LOADED (LMT 500 D2) | Arturo/Jesus | Disco de LMT calentada a 500C + 48hs D2 (13/03/25) + 18d fading en Al paper | GDOS | Perfil en profundidad de las especies D, Li, Ti,O y especies de D asociadas | 2025-04-03 |  |  | 2
SIMS_25_016 | IMP-SIMS-SEM-GDS-03-2025-01 | 2025-04-23 | CuCrZr implantado He - Baja dosis | GDOS | CuCrZr implantado He - Baja dosis - Implantador CIEMAT | GDOS | Perfil en profundidad de H, D, DH, He y Cu | 2025-04-24 |  |  | 1
SIMS_25_017 | IMP-SIMS-SEM-GDS-03-2025-01 | 2025-04-23 | CuCrZr implantado He - Alta dosis | GDOS | CuCrZr implantado He - Alta dosis - Implantador CIEMAT | GDOS | Perfil en profundidad de H, D, DH, He y Cu | 2025-04-23 |  |  | 0
SIMS_25_018 | SIMS-SEM-VDG-TDS-MGZ-01-2025 | 2025-04-15 | ACB_T1_LOADED (ACB 500 D2) | Arturo/Jesus | Disco de pebble milled LOS+LMT calentada a 500C cargada con D2 48hs el 9/4/25 | MGZ | Perfil en profundidad de las especies D, Li, Si, Ti, O y especies de D asociadas | 2025-04-28 |  |  | 13
SIMS_25_019 | SIMS-SEM-VDG-TDS-MGZ-01-2025 | 2025-04-15 | LMT_T3_LOADED (LMT 700 D2) | Arturo/Jesus | Disco de LMT calentada a 700C cargada con D2 48hs el 9/4/25 | MGZ | Perfil en profundidad de las especies D, Li, Si, Ti, O y especies de D asociadas | 2025-05-05 |  |  | 20
SIMS_25_020 | SIMS-SEM-VDG-TDS-MGZ-01-2025 | 2025-04-15 | LOS_T3_LOADED (LOS 700 D2) | Arturo/Jesus | Disco de LOS calentada a 700C cargada con D2 48hs el 9/4/25 | MGZ | Perfil en profundidad de las especies D, Li, Si, Ti, O y especies de D asociadas | 2025-05-05 |  |  | 20
SIMS_25_021 | SIMS-SEM-VDG-TDS-MGZ-01-2025 | 2025-04-15 | LMT_T2_LOADED (LMT 600 D2) | Arturo/Jesus | Disco de LMT calentada a 600C cargada con D2 48hs el 13/3/25 | MGZ | Perfil en profundidad de las especies D, Li, Si, Ti, O y especies de D asociadas | 2025-05-05 |  |  | 20
SIMS_25_022 | SIMS-SEM-VDG-TDS-MGZ-01-2025 | 2025-04-15 | LOS_T2_LOADED (LOS 600 D2) | Arturo/Jesus | Disco de LOS calentada a 600C cargada con D2 48hs el 13/3/25 | MGZ | Perfil en profundidad de las especies D, Li, Si, Ti, O y especies de D asociadas | 2025-05-05 |  |  | 20
SIMS_25_023 | SIMS-MSZ-04-2025-1 | 2025-05-09 | Y as-received 7586 | MSZ | Disco de ytrio as-received | GDOS | Perfil de profundidad de las especies de D,Li, Y, F mas deuterio asociado | 2025-05-12 |  |  | 3
SIMS_25_024 | SIMS-MSZ-04-2025-1 | 2025-05-09 | Y+D2+ciclo Li + HF | MSZ | Disco de ytrio cargado con D + ciclo de Li + HF | GDOS | Perfil de profundidad de las especies de D,Li, Y, F mas deuterio asociado | 2025-05-13 |  |  | 4
SIMS_25_025 | SIMS-DAE-12-2024-1A | 2025-04-29 | 60250305_2_2 B-D2, 5 um W2-2 | DAE | EUROfusion W + deposito B (D?). Muestras en vacio. Completar con caracterisiticas al abrir envoltorio. | MGZ | Perfil de B en W | 2025-05-21 |  |  | 22
SIMS_25_026 | SIMS-DAE-12-2024-1A | 2025-04-29 | 60250303_2_4 B, 5 um w2_4 | DAE | EUROfusion W + deposito B. Muestras en vacio. Completar con caracterisiticas al abrir envoltorio. | MGZ | Perfil de B en W | 2025-05-21 |  |  | 22
SIMS_25_027 | SIMS-DAE-12-2024-1A | 2025-04-29 | 60250227_3_4 B, 100 nm W3_4 | DAE | EUROfusion W + deposito B. Muestras en vacio. Completar con caracterisiticas al abrir envoltorio. | MGZ | Perfil de B en W | 2025-05-20 |  |  | 21
SIMS_25_028 | IMP-SIMS-SEM-GDS-03-2025-01-A | 2025-05-26 | CuCrZr implantado D CMAM- Baja dosis | GDOS | CuCrZr implantado D - Baja dosis - Implantador CMAM | GDOS | Perfil en profundidad de H, D, DH, He y Cu | 2025-05-27 |  |  | 1
SIMS_25_029 | IMP-SIMS-SEM-GDS-03-2025-01-A | 2025-05-26 | CuCrZr implantado He CMAM - Baja dosis | GDOS | CuCrZr implantado He - Baja dosis - Implantador CMAM | GDOS | Perfil en profundidad de H, D, DH, He y Cu | 2025-05-27 |  |  | 1
SIMS_25_030 | IMP-SIMS-SEM-GDS-03-2025-01-A | 2025-05-26 | CuCrZr implantado D + He CMAM - Baja dosis | GDOS | CuCrZr implantado D + He - Baja dosis - Implantador CMAM | GDOS | Perfil en profundidad de H, D, DH, He y Cu | 2025-05-28 |  |  | 2
SIMS_25_031 | IMP-SIMS-SEM-GDS-03-2025-01-A | 2025-05-27 | CuCrZr implantado D CMAM - Alta dosis | GDOS | CuCrZr implantado D - Alta dosis - Implantador CMAM | GDOS | Perfil en profundidad de H, D, DH, He y Cu | 2025-05-30 |  |  | 3
SIMS_25_032 | IMP-SIMS-SEM-GDS-03-2025-01-A | 2025-05-27 | CuCrZr implantado He CMAM - Alta dosis | GDOS | CuCrZr implantado He - Alta dosis - Implantador CMAM | GDOS | Perfil en profundidad de H, D, DH, He y Cu | 2025-05-30 |  |  | 3
SIMS_25_033 | IMP-SIMS-SEM-GDS-03-2025-01-A | 2025-05-27 | CuCrZr implantado D + He CMAM - Alta dosis | GDOS | CuCrZr implantado D + He - Alta dosis - Implantador CMAM | GDOS | Perfil en profundidad de H, D, DH, He y Cu | 2025-05-29 |  |  | 2
SIMS_25_034 | SEM-SIMS-CON-THZ-04-2025-01 | 2025-05-30 | Referencia | THZ | Soldadura eurofer de referencia sin tratamientos | FSZ | Perfil Li, O, Si, Ti, V, Mn, CrO, FeO | 2025-06-03 |  |  | 4
SIMS_25_035 | SEM-SIMS-CON-THZ-04-2025-01 | 2025-05-30 | R_1M | THZ | Soldadura eurofer de referencia 1m gas sin pebbles | FSZ | Perfil Li, O, Si, Ti, V, Mn, CrO, FeO | 2025-06-06 |  |  | 7
SIMS_25_036 | SEM-SIMS-CON-THZ-04-2025-01 | 2025-05-30 | W_1M | THZ | Soldadura eurofer de referencia 1m gas con pebbles | FSZ | Perfil Li, O, Si, Ti, V, Mn, CrO, FeO | 2025-06-11 |  |  | 12
SIMS_25_037 | SIMS-SEM-AZS-04-2025-1 | 2025-06-16 | SAMPLE 4 | AZS | Milled ACB pebbles. Pressed pellets. Pre-annealed at 800oC 1h vacuum | MGZ | Mass scans and depth profiles | 2025-06-18 |  |  | 2
SIMS_25_038 | SIMS-SEM-AZS-04-2025-1 | 2025-06-16 | SAMPLE 5 | AZS | Milled ACB pebbles. Pressed pellets. Stored at low humidity (<5 RH%, RT, 1039 h) | MGZ | Mass scans and depth profiles | 2025-06-18 |  |  | 2
SIMS_25_039 | SIMS-SEM-AZS-04-2025-1 | 2025-06-16 | SAMPLE 6 | AZS | Milled ACB pebbles. Pressed pellets. Stored at stand. humidity (about 25 RH%, RT, 1049 h) | MGZ | Mass scans and depth profiles | 2025-06-18 |  |  | 2
SIMS_25_040 | SIMS-SEM-AZS-04-2025-1 | 2025-06-16 | SAMPLE 7 | AZS | Milled ACB pebbles. Pressed pellets. Stored at high humidity (>70 RH%, RT, 1050 h) | MGZ | Mass scans and depth profiles | 2025-06-18 |  |  | 2
SIMS_25_041 | SIMS-SEM-AZS-04-2025-1 | 2025-06-16 | SAMPLE 9 | AZS | Milled ACB pebbles. Pressed pellets. Stored at stand. humidity (at about 25 RH%, RT, 10549 h; annealed 900oC 1h vac.) | MGZ | Mass scans and depth profiles | 2025-06-26 |  |  | 10
SIMS_25_042 | IMP-SIMS-SEM-GDS-03-2025-01 | 2025-06-30 | CuCrZr implantado D - Baja dosis | GDOS | CuCrZr implantado D - Baja dosis - Implantador CIEMAT | GDOS | Perfil en profundidad de H, D, DH, He y Cu | 2025-06-30 |  |  | 0
SIMS_25_043 | IMP-SIMS-SEM-GDS-03-2025-01 | 2025-06-30 | CuCrZr implantado D - Alta dosis | GDOS | CuCrZr implantado D - Alta dosis - Implantador CIEMAT | GDOS | Perfil en profundidad de H, D, DH, He y Cu | 2025-06-30 |  |  | 0
SIMS_25_044 | IMP-SIMS-SEM-GDS-03-2025-01 | 2025-06-30 | CuCrZr implantado D + He - Baja dosis | GDOS | CuCrZr implantado D + He - Baja dosis - Implantador CIEMAT | GDOS | Perfil en profundidad de H, D, DH, He y Cu | 2025-07-01 |  |  | 1
SIMS_25_045 | IMP-SIMS-SEM-GDS-03-2025-01 | 2025-06-30 | CuCrZr implantado D + He - Alta dosis | GDOS | CuCrZr implantado D + He - Alta dosis - Implantador CIEMAT | GDOS | Perfil en profundidad de H, D, DH, He y Cu | 2025-07-01 |  |  | 1
SIMS_25_046 | IMP-SIMS-SEM-GDS-03-2025-01-B | 2025-07-02 | CuCrZr etching He | GDOS | CuCrZr etching He | GDOS | Perfil en profundidad de H, D, DH, He y Cu | 2025-07-02 |  |  | 0
SIMS_25_047 | IMP-SIMS-SEM-GDS-03-2025-01-B | 2025-07-02 | CuCrZr cargado con sobrepresion de He | GDOS | CuCrZr cargado con sobrepresion de He | GDOS | Perfil en profundidad de H, D, DH, He y Cu | 2025-07-03 |  |  | 1
SIMS_25_048 | IMP-SIMS-SEM-GDS-03-2025-01-B | 2025-07-03 | CuCrZr cargado con sobrepresion de D | GDOS | CuCrZr cargado con sobrepresion de D | GDOS | Perfil en profundidad de H, D, DH, He y Cu | 2025-07-04 |  |  | 1
SIMS_25_049 | IMP-SIMS-SEM-GDS-03-2025-01-B | 2025-07-03 | CuCrZr cargado con sobrepresion de D + He | GDOS | CuCrZr cargado con sobrepresion de D+He | GDOS | Perfil en profundidad de H, D, DH, He y Cu | 2025-07-04 |  |  | 1
SIMS_25_050 | IMP-SIMS-SEM-GDS-03-2025-01-B | 2025-07-04 | CuCrZr etching D | GDOS | CuCrZr etching D | GDOS | Perfil en profundidad de H, D, DH, He y Cu | 2025-07-07 |  |  | 3
SIMS_25_051 | IMP-SIMS-SEM-GDS-03-2025-01-B | 2025-07-04 | CuCrZr etching D+He | GDOS | CuCrZr etching D+He | GDOS | Perfil en profundidad de H, D, DH, He y Cu | 2025-07-07 |  |  | 3
SIMS_25_052 | SIMS-VDG-AMO-04-2025-1 | 2025-07-08 | Y12391 | AMO | YBaCuO as rec 400 nm | FSZ | Perfil en profundidad | 2025-07-09 |  |  | 1
SIMS_25_053 | SIMS-VDG-AMO-04-2025-1 | 2025-07-08 | Y11387 | AMO | YBaCuO 400 nm 1MGy e- 1.8 MeV 30C vacio | FSZ | Perfil en profundidad | 2025-07-09 |  |  | 1
SIMS_25_054 | SIMS-VDG-AMO-04-2025-1 | 2025-07-08 | Y12392 | AMO | YBaCuO as rec 400 nm 1MGy gamma 22C aire | FSZ | Perfil en profundidad | 2025-07-09 |  |  | 1
SIMS_25_055 | SIMS-VDG-AMO-04-2025-1 | 2025-07-09 | Y11398 | AMO | YBaCuO 400 nm 10 MGy e- 1.8 MeV 100C vacio | FSZ | Perfil en profundidad | 2025-07-10 |  |  | 1
SIMS_25_056 | SIMS-VDG-AMO-04-2025-1 | 2025-07-09 | Y11507 | AMO | YBaCuO 400 nm 10 MGy e- 1.8 MeV 30C He | FSZ | Perfil en profundidad | 2025-07-10 |  |  | 1
SIMS_25_057 | SIMS-VDG-AMO-04-2025-1 | 2025-07-09 | Y11617 | AMO | YBaCuO 400 nm 10 MGy e- 1.8 MeV 30C Oxigeno | FSZ | Perfil en profundidad | 2025-07-10 |  |  | 1
SIMS_25_058 | SIMS-SEM-THZ-02-2025-1B | 2025-07-11 | ALO-Nat | THZ | LiAlO2 natural | FSZ | Perfil en profundidad 6Li2O y 7Li2O | 2025-07-14 |  |  | 3
SIMS_25_059 | SIMS-SEM-THZ-02-2025-1B | 2025-07-11 | ALO-Nat-Li7 | THZ | LiAlO2 natural en rico 7Li | FSZ | Perfil en profundidad 6Li2O y 7Li2O | 2025-07-14 |  |  | 3
SIMS_25_060 | SIMS-SEM-THZ-02-2025-1B | 2025-07-11 | ALO-Li7 | THZ | LiAlO2 rico 7Li | FSZ | Perfil en profundidad 6Li2O y 7Li2O | 2025-07-14 |  |  | 3
SIMS_25_061 | SIMS-SEM-THZ-02-2025-1B | 2025-07-11 | ALO-Li7-Nat | THZ | LiAlO2 rico 7Li en natural | FSZ | Perfil en profundidad 6Li2O y 7Li2O | 2025-07-14 |  |  | 3
SIMS_25_imp_D01 | Implantacion | 2025-07-22 | Coating SiC en Eurofer | ECA | Coating SiC en Eurofer | FSZ | Implantacion D hasta 1E16 cm-2 | 2025-07-23 | 2025-07-23 |  | 1
SIMS_25_062 | SIMS-DAE-12-2024-1B | 2025-07-28 | B077A | DAE | EUROfusion W + deposito B | MGZ | Perfil de B en W | 2025-08-29 |  | Analizar de nuevo a los 30 dias y a los tres meses de su recepcion | 32
SIMS_25_063 | SIMS-SEM-JPO-08-2025-01 | 2025-09-03 | YSZ_MgO (SteelCeram01) _INT | JPO | Parte paredes sensor | MGZ |  | 2025-09-08 |  |  | 5
SIMS_25_064 | SIMS-SEM-JPO-08-2025-01 | 2025-09-03 | YSZ_MgO (SteelCeram01) _ext | JPO | Parte paredes sensor | MGZ |  | 2025-09-05 |  |  | 2

## Información hoja
INFORMACIÓN DE LA HOJA EXCEL |  |  | lmpr
Nombre hoja excel: | Registro de recepción de muestras
Formato/procedimiento: | PT-DTF-05-F3
Edición: | 1
Fecha: | 2020-03-27
Ubicación digital de la hoja Excel: | PC asociado al equipo SIMS
Necesita validación: | No
Ubicación digital de la validación: | no aplica
| Nombre | Fecha
Realizado por: | M.I. Ortiz | 2020-03-27
Supervisado por: | M. González, F. Sánchez, M. Roldán
Aprobado por: | R. Vila
Validado por: | No aplica
GUÍA DE CUMPLIMENTACIÓN
INFORMACIÓN DE LA HOJA EXCEL
Nombre hoja excel:
Formato/procedimiento: | Si es una hoja que esté en algún formato o procedimiento.
Edición: | El cambio de edición se produce cuando afecte a las fórmulas, si afecta a números o texto no se cambia la edición.
Fecha: | La fecha de la edición de la hoja Excel
Ubicación digital de la hoja Excel: | Dirección de la ruta
Necesita validación: | SI o NO ( la validación es obligatoria si la hoja incluye cálculos con ecuaciones personalizadas)
Ubicación digital de la validación: | Ubicación de la validación, Importante rellenar bien. Esta ubicación solo aparece en este lugar.
| Nombre | Fecha
Realizado por:
Supervisado por:
Aprobado por: |  |  | La fecha de la edicición debe de coincidir con la fecha de la aprobación.
Validado por: |  |  | Fecha de la validación de la hoja excel, junto con la persona que la realiza. Debe de coincidir con la persona que firma la validación.